## Sheet1
Maxpro Film Usage Recommendations
Product | Description | Visible Light Transmitted | Solar Energy Reflected | Solar Energy Absorbed | Single Pane |  |  |  |  | Dual Pane | [5 empty] | Inboard/Outboard |  | Low E | [5 empty] | Triple Pane |  |  |  | Laminated | Product
[5 empty] | Clear Annealed |  | H/S Tempered | Tinted Annealed |  | Clear Annealed |  | Outboard Tinted |  | Inboard Tinted |  | Tempered |  | Standard |  | Plus or E2 |  | Plus Plus or E3 |  | Clear/Clear/Clear | Clear/Clear/Low E | Tinted/Clear/Clear | Tinted/Clear/Low E | Clear or Tinted
[5 empty] | 1/8" - 1/4" Mono | 1/8" - 1/4" Mono | 1/8" - 3/8" Mono | 1/8" - 1/4" Mono | 1/8" - 1/4" Mono | 1/8"-1/4" IG | 1/8"-1/4" IG | 1/8"-1/4" IG | 1/8"-1/4" IG | 1/8"-1/4" IG | 1/8"-1/4" IG | 1/8"-1/4" IG | 1/8"-1/4" IG | 1/8"-1/4" IG | 1/8"-1/4" IG | 1/8"-1/4" IG | 1/8"-1/4" IG | 1/8"-1/4" IG | 1/8"-1/4" IG | 1/8"-1/4" IG | 1/8"-1/4" IG | 1/8"-1/4" IG | 1/8"-1/4" IG | Any Size
[5 empty] | 1-40 sq ft | 40-100sq ft | 1-100 sq ft | 1-40 sq ft | 40-100sq ft | 1-30 sq ft | 30-40 sq ft | 1-30 sq ft | 30-40 sq ft | 1-30 sq ft | 30-40 sq ft | 1-30 sq ft | 30-40 sq ft | 1-30 sqft | 30-40 sqft | 1-30 sqft | 30-40 sqft | 1-30 sqft | 30-40 sqft | 1-30 sqft | 30-40 sqft | 1-30 sqft | 30-40 sqft
Reflective Max Silver | [28 empty] | Reflective Max Silver
Max Silver 20 DA | Silver | 19% | 53% | 34% | P | P | P |  |  | P | P |  |  |  | Î | P | P |  |  |  | Î |  | Î | Î | Î | Î | Î | Î | Max Silver 20 DA
Max Silver 30 DA | Silver | 30% | 42% | 36% | P | P | P |  |  | P | P |  |  |  |  | P | P |  |  |  |  |  |  | Î | Î | Î | Î | Î | Max Silver 30 DA
Max Silver 40 DA | Silver | 44% | 29% | 37% | P | P | P | P | P | P | P | P | P | P | P | P | P | P | P | P | P | P | P | Î | Î | Î | Î | Î | Max Silver 40 DA
Max Solar Bronze | [28 empty] | Max Solar Bronze
Max Solar Bronze 20 DA | Bronze | 23% | 39% | 46% | P | P | P | P | P | P |  |  |  |  |  | P | P |  |  |  |  |  |  | Î | Î | Î | Î | Î | Max Solar Bronze 20 DA
Max Solar Bronze 35 DA | Bronze | 35% | 29% | 45% | P | P | P | P | P | P | P | P | P | P | P | P | P | P | P |  |  |  |  | Î | Î | Î | Î | Î | Max Solar Bronze 35 DA
Max Neutral | [28 empty] | Max Neutral
Max Neutral 20 DA | Gray | 19% | 26% | 56% | P | P | P | P | P | P |  |  |  |  | Î | P | P |  | Î |  | Î | Î | Î | Î | Î | Î | Î | Î | Max Neutral 20 DA
Max Neutral 35 DA | Gray | 35% | 16% | 52% | P | P | P | P | P | P |  | P |  |  |  | P | P |  |  |  |  |  |  | Î | Î | Î | Î | Î | Max Neutral 35 DA
Max Neutral 55 DA | Gray | 58% | 8% | 37% | P | P | P | P | P | P | P | P | P | P | P | P | P | P | P | P | P | P | P | Î | Î | Î | Î | Î | Max Neutral 55 DA
Max Night Vista | [28 empty] | Max Night Vista
Max Night Vista 20 DA | Gray, Low Interior and Exterior Reflectance. | 24% | 14% | 57% | P | P | P | P | P | P |  |  |  |  | Î | P | P |  | Î |  | Î | Î | Î | Î | Î | Î | Î | Î | Max Night Vista 20 DA
Max Night Vista 35 DA | Gray, Low Interior and Exterior Reflectance. | 34% | 12.5% | 45.5% | P | P | P | P | P | P |  | P |  |  |  | P | P |  |  |  |  |  |  | Î | Î | Î | Î | Î | Max Night Vista 35 DA
Max Dual Reflective | [28 empty] | Max Dual Reflective
Max Dual Refelctive 5 DA | Night Neutral | 8% | 53% | 37% | P | P | P | P |  | P | P |  |  |  |  | P | P |  |  |  |  |  |  | Î | Î | Î | Î | Î | Max Dual Refelctive 5 DA
Max Dual Reflective 15 DA | Night Neutral | 14% | 47% | 39% | P | P | P | P | P | P | P |  |  | Î | Î | P | P | Î | Î | Î | Î | Î | Î | Î | Î | Î | Î | Î | Max Dual Reflective 15 DA
Max Dual Reflective 25 DA | Night Neutral | 27% | 29% | 44% | P | P | P | P | P | P | P |  |  | Î | Î | P | P | Î | Î | Î | Î | Î | Î | Î | Î | Î | Î | Î | Max Dual Reflective 25 DA
Max Dual Reflective 35 DA | Night Neutral | 37% | 14% | 44% | P | P | P | P | P | P | P |  |  | Î | Î | P | P | Î | Î | Î | Î | Î | Î | Î | Î | Î | Î | Î | Max Dual Reflective 35 DA
Max Dual Reflective 45 DA | Night Neutral | 45% | 9% | 40% | P | P | P | P | P | P | P | P | P | P | P | P | P | P | P | P | P | P | P | Î | Î | Î | Î | Î | Max Dual Reflective 45 DA
Elite Max | [28 empty] | Elite Max
Elite Max 35 PS | Neutral Gray | 34% | 60% | 20% | P | P | P | P |  | P | P |  | Î |  | Î | P | P |  |  |  |  |  |  | Î | Î | Î | Î |  | Elite Max 35
Elite Max 50 PS | Neutral Gray | 51% | 54% | 22% | P | P | P | P | P | P | P | P | P | P | P | P | P |  |  |  |  |  |  | Î | Î | Î | Î |  | Elite Max 50
Elite Max 70 PS | Neutral Gray | 69% | 31% | 19% | P | P | P | P | P | P | P | P | P | P | P | P | P | P | P | P | P | P | P | P | P | P | P | P | Elite Max 70
Graffiti Free | [28 empty] | Graffiti Free
TAG Max 6 Mil | 6 mil Graffiti | 87% | 9% | 10% | P | P | P | P | P | P | P | P | P | P | P | P | P | P | P | P | P | P | P | P | P | P | P | P | TAG Max 6 Mil
TAG Max 4 Mil | 4 mil Graffiti | 90% | 9% | 7% | P | P | P | P | P | P | P | P | P | P | P | P | P | P | P | P | P | P | P | P | P | P | P | P | TAG Max 4 Mil
Clear Safety | [28 empty] | Clear Safety
Safety Max Clear 4 Mil | Clear 4 mil single-ply | 89% | 8% | 9% | P | P | P | P | P | P | P | P | P | P | P | P | P | P | P | P | P | P | P | P | P | P | P | P | Safety Max Clear 4 Mil
Safety Max Clear 7 Mil | Clear 7 mil Single-ply | 89% | 8% | 11% | P | P | P | P | P | P | P | P | P | P | P | P | P | P | P | P | P | P | P | P | P | P | P | P | Safety Max Clear 7 Mil
Safety Max Clear 8 Mil | Clear 8 mil Multi-ply | 87% | 8% | 13% | P | P | P | P | P | P | P | P | P | P | P | P | P | P | P | P | P | P | P | P | P | P | P | P | Safety Max Clear 8 Mil
Safety Max Clear 12 Mil | Clear 12 mil Multi-ply | 87% | 8% | 14% | P | P | P | P | P | P | P | P | P | P | P | P | P | P | P | P | P | P | P | P | P | P | P | P | Safety Max Clear 12 Mil
4 Mil Solar Safety | [28 empty] | 4 Mil Solar Safety
Solar Safety Max Silver 4 Mil 20 | Silver Safety | 18% | 53% | 34% | P | P | P |  |  | P | P |  |  |  | Î | P | P |  |  |  | Î |  | Î | Î | Î | Î | Î | Î | Solar Safety Max Silver 4 Mil 20
Solar Safety Max Silver 4 Mil 40 | Silver Safety | 44% | 28% | 38% | P | P | P | P | P | P | P | P | P | P | P | P | P | P | P | P | P | P | P | Î | Î | Î | Î | Î | Solar Safety Max Silver 4 Mil 40
8 Mil Solar Safety | [28 empty] | 8 Mil Solar Safety
Solar Safety Max Silver 8 Mil 20 | Silver Safety | 17% | 52% | 35% | P | P | P |  |  | P | P |  |  |  | Î | P | P |  |  |  | Î |  | Î | Î | Î | Î | Î | Î | Solar Safety Max Silver 8 Mil 15
Solar Safety Max Silver 8 Mil 40 | Silver Safety | 44% | 28% | 38% | P | P | P | P | P | P | P | P | P | P | P | P | P | P | P | P | P | P | P | Î | Î | Î | Î | Î | Solar Safety Max Silver 8 Mil 35
Solar Safety Max Grey 8 Mil 35 | Neutral Gray Safety | 36% | 18% | 52% | P | P | P | P |  | P | P | P | P |  | Î | P | P |  | Î |  | Î | Î | Î | Î | Î | Î | Î | Î | Solar Safety Max Neutral 8 Mil 35
Solar Safety Max Grey 8 Mil 45 | Neutral Gray Safety | 44% | 16% | 47% | P | P | P | P | P | P | P | P | P | P |  | P | P |  |  |  |  |  |  | Î | Î | Î | Î | Î | Solar Safety Max Neutral 8 Mil 45
Exterior Max Series
Exterior Clear 7 Mil PS | Clear 7 Mil | 89% | 7% | 13% | P | P | P | P | P | P | P | P | P | P | P | P | P | P | P | P | P | P | P | P | P | P | P | P | Exterior Clear 7 Mil PS
Exterior Solar Grey 20% PS | Solar Grey 20% | 18% | 32% | 51% | P | P | P | P | P | P | P | P | P | P | P | P | P | P | P | P | P | P | P | P | P | P | P | P | Exterior Solar Grey 20% 2 Mil PS
Exterior Soft Bronze 20% PS | Soft Bronze 20% | 21% | 51% | 34% | P | P | P | P | P | P | P | P | P | P | P | P | P | P | P | P | P | P | P | P | P | P | P | P | Exterior Soft Bronze 20% 2 Mil PS
Exterior Soft Bronze 35% PS | Soft Bronze 35% | 34% | 37% | 39% | P | P | P | P | P | P | P | P | P | P | P | P | P | P | P | P | P | P | P | P | P | P | P | P | Exterior Soft Bronze 35% 2 Mil PS
Exterior Silver 20% PS | Silver 20% | 18% | 66% | 21% | P | P | P | P | P | P | P | P | P | P | P | P | P | P | P | P | P | P | P | P | P | P | P | P | Exterior Silver 20% 2 Mil PS
Specialty Series | [28 empty] | Specialty Series
Clear Max | 2 mil UV blocking | 82% | 8% | 13% | P | P | P | P | P | P | P | P | P | P | P | P | P | P | P | P | P | P | P | P | P | P | P | P | Clear Max 2 Mil
White Frost Matte | White Matte | 68% | 16% | 18% | P | P | P | P | P | P | P | P | P | P | P | P | P | P | P | P | P | P | P | P | P | P | P | P | White Frost Matte 2 Mil
Black Max | Blackout | 0% | 5% | 96% | Î | Î | P | Î | Î | Î | Î | Î | Î | Î | Î | P | P | Î | Î | Î | Î | Î | Î | Î | Î | Î | Î | Î | Black Max 3 Mil
White Max | Whiteout | 10% | 51% | 34% | Î | Î | P | Î | Î | Î | Î | Î | Î | Î | Î | P | P | Î | Î | Î | Î | Î | Î | Î | Î | Î | Î | Î | White Max 2 Mil
Solar properties are typical values and should not be considered specifications. All solar measurements performed on 3mm glass.
P Recommended  Caution Recommended, Preapproval Required Ñ Do Not Use Under Any Circumstances
REV8/25